## Лист 1 - price_rem_color_1
price_rem_color_1
№ | Name | Функция | ХАРАКТЕРИСТИКА МАТЕРИАЛА И ПОКРЫТИЯ | Цена* без НДС, евро/кг
1 | РЕМ-АКВА ВД-АК 015 | грунтовка акриловая быстросохнущая | Изготавливается на базе водоразбавляемой полимерной стирол-акрилатной дисперсии. Применяется для грунтования стальных (в т.ч. оцинкованных), чугунных деталей, алюминия. Время высыхания до степени 3 – 1 час. Цвета: красно-коричневый, серый, белый. | 4.85
2 | РЕМ-АКВА ВД-АК 116 | краска-грунт акриловая быстросохнущая | Изготавливается на базе водоразбавляемой полимерной стирол-акрилатной дисперсии. Применяется для покраски стальных, чугунных деталей, металлоконструкций. Время высыхания до степени 3 – 1 час. Степень блеска: - шелковисто-матовый. | от 4,95
3 | РЕМ-ЛЮКС АС-0605 | *барьерная грунтовка алкидная | Применяется для защиты металлических поверхностей, деталей и узлов транспортных средств, сельхозтехники, железнодорожного подвижного состава, оборудования, металлоконструкций перед последующей их окраской алкидными, алкидно-уретановыми, алкидно-акриловыми и другими эмалями. | 3.15
4 | РЕМ-ЛЮКС АС-0605 | *антикоррозионная грунтовка алкидная | Изготавливается на основе модифицированной алкидно-акриловой смолы с содержанием фосфата цинка, как активного антикоррозионного пигмента. Применяется для защиты стали, чугуна, дерева при проведении внутренних и наружных покрасочных работ. Возможно длительное использования без перекрытия эмалями. Время высыхания 30-35 минут. Цвета: серый, красно-коричневый, белый, черный, колеруется по запросу. | 3.7
5 | ЭП-045 | Грунтовка эпоксидная двухкомпонентная | Применяется для антикоррозионной защиты изделий из металлов (углеродистой и оцинкованной стали, меди, алюминия и его сплавов), в машино-, станко-, вагоно- и судостроении, строительстве, городском хозяйстве и др., а также при проведении ремонтных работ. Цвет: коричнево-бежевый, серый, красно-коричневый, колеруется по запросу. | 4.25
6 | РЕМ-ПОКС 2К ЭП-0607 | грунтовка эпоксидная двухкомпонентная | Для антикоррозийной защиты стали (в т.ч. оцинкованной, сплавов из алюминия), чугуна, бетона, железобетона, где особо требуется антикоррозийная защита и устойчивость к механическим и химическим воздействиям, износу и влаге. Покрытие устойчиво к влиянию кислотных и щелочных растворов, содержащей соль воды и агрессивных сточных вод. Цвет: серый, возможна колеровка в любой цвет. Эпоксидный химстойкий состав с низким содержанием растворителя. Сухой объемный остаток – 80%. Используется как самостоятельное покрытие без дальнейшего перекрытия. Эпоксидный состав с низким содержанием растворителя и токопроводящими свойствами. Сухой объемный остаток – 74%. Используется как самостоятельное антикоррозионное покрытие внутренних стенок металлических резервуаров для хранения нефтепродуктов. | 5.7
| РЕМ-ПОКС 2К ЭП-0607 | грунтовка эпоксидная двухкомпонентная | Для антикоррозийной защиты стали (в т.ч. оцинкованной, сплавов из алюминия), чугуна, бетона, железобетона, где особо требуется антикоррозийная защита и устойчивость к механическим и химическим воздействиям, износу и влаге. Покрытие устойчиво к влиянию кислотных и щелочных растворов, содержащей соль воды и агрессивных сточных вод. Цвет: серый, возможна колеровка в любой цвет. Эпоксидный химстойкий состав с низким содержанием растворителя. Сухой объемный остаток – 80%. Используется как самостоятельное покрытие без дальнейшего перекрытия. Эпоксидный состав с низким содержанием растворителя и токопроводящими свойствами. Сухой объемный остаток – 74%. Используется как самостоятельное антикоррозионное покрытие внутренних стенок металлических резервуаров для хранения нефтепродуктов. | 7,15 HS (10 к 1) 7,50 ( 5 к 1)
| РЕМ-ПОКС 2К ЭП-0607 | грунтовка эпоксидная двухкомпонентная | Для антикоррозийной защиты стали (в т.ч. оцинкованной, сплавов из алюминия), чугуна, бетона, железобетона, где особо требуется антикоррозийная защита и устойчивость к механическим и химическим воздействиям, износу и влаге. Покрытие устойчиво к влиянию кислотных и щелочных растворов, содержащей соль воды и агрессивных сточных вод. Цвет: серый, возможна колеровка в любой цвет. Эпоксидный химстойкий состав с низким содержанием растворителя. Сухой объемный остаток – 80%. Используется как самостоятельное покрытие без дальнейшего перекрытия. Эпоксидный состав с низким содержанием растворителя и токопроводящими свойствами. Сухой объемный остаток – 74%. Используется как самостоятельное антикоррозионное покрытие внутренних стенок металлических резервуаров для хранения нефтепродуктов. | 9,30 AS
7 | РЕМ-ЦИНК 2К | ЭП-0608 грунтовка эпоксидная | Изготавливается на базе комбинации эпоксидной и полиамидной смол с высоким содержанием цинка. Применяется для стальных деталей, в которых требуется высочайшая степень защиты от ржавчины. Осуществляет протекторную (катодную) защиту стали от коррозии – метод «холодного цинкования», с последующей финишной окраской. Цвет: темно-серый. Содержание цинка в сухой пленке – около 90%. | 9.6
8 | РЕМ-КРИЛ 2К АК-0606 | грунтовка акрил-уретановая | Изготавливается на базе модифицированной акрил-уретановой смолы, является быстросохнущей / форсированно сохнущей акриловой грунтовкой для внутренних и наружных работ с очень хорошим сцеплением с металлическими и неметаллическими поверхностями (ПВХ), обладающей, также, свойством антикоррозийной защиты для соответствующего нижнего слоя. | 6.62
9 | РЕМ-ПОКС 1К ЭП- | 7605 Грунт-эмаль эпоксидная | Грунт-эмаль эпоксидная однокомпонентная изготавливается на основе эпоксидной модифицированной смолы. Покрытие обладает высокой конечной твердостью и эластичностью, хорошими свойствами антикоррозийной защиты и устойчиво к влиянию кислотных и щелочных растворов, содержащей соль воды и агрессивных сточных вод. Может выпускаться с наполнителем MIOX (железная слюдка). Образует шелковисто-матовое покрытие. | ~6,9 в зависимости от цвета
10 | РЕМ-ЦИНК 1К ЭП-7606 | Грунт-эмаль эпоксидная цинконаполненная | Грунт-эмаль эпоксидная цинконаполненная однокомпонентная изготавливается на базе модифицированной эпоксидной смолы с высоким содержанием цинка Осуществляет протекторную (катодную) защиту стали от коррозии (метод «холодного цинкования»). Образует шелковисто-матовое, полуматовое покрытие. Содержание цинка 75%. | 8.9
11 | РЕМ-ЛЮКС АС-1607 | Грунт-эмаль алкидно-акриловая | Грунт-эмаль алкидно-акриловая предназначена для окраски и защиты от коррозии металлических поверхностей, подвергающихся атмосферным воздействиям или эксплуатируемых внутри помещений. Грунт-эмаль применяется для окраски цистерн, контейнеров, автомобильного и железнодорожного транспорта, военной и спецтехники. Содержит цинк-фосфатные антикоррозионные пигменты. | ~5,10 в зависимости от цвета
12 | РЕМ-ЛЮКС АС-1601 | эмали алкидно-акриловые, глянцевые | Предназначены для внутренних и наружных работ; покрытие устойчиво к воздействию окружающей среды, обладает хорошей наполняющей и кроющей способностью. применяется для окраски цистерн, контейнеров, автомобильного и железнодорожного транспорта, военной и спецтехники. Молотковая эмаль (модификация) благодаря тиксотропной регулировке, создает эффект рельефной поверхности, имитирующий чеканный металл. Эмаль выпускается в версии с железной слюдкой (MIOX). Образует дополнительную барьерную защиту. Создает. шероховатую поверхность позволяющая визуально маскировать дефекты основания. | ~5,90 (зависит от цвета) от 7,40 от 7,40 5,6
13 | ЭП-152 | Эмаль эпоксидная двухкомпонентная | Эмаль состоит из смеси эпоксидной и перхлорвиниловой смол. Предназначена для защиты от коррозии металлических конструкций, мостов, эстакад, газопроводов, нефтепроводов, вагонов-минераловозов, оборудования, наружных поверхностей емкостей для хранения нефти и нефтепродуктов, а также изделий из стали, чугуна, меди, алюминия и их сплавов, эксплуатируемых в различных климатических условиях. | 4.5
14 | ЭП-773 | Эмаль эпоксидная двухкомпонентная | Эпоксидная эмаль используется для окрашивания незагрунтованных или загрунтованных металлических поверхностей, подвергающихся действию горячих растворов щелочей. Используется для окраски металлических строительных конструкций, оборудования. | 5.5
15 | РЕМ-КРИЛ 2К АК-1602 | эмаль акрил-уретановая двухкомпонентная | Образует высококачественное антикоррозионное покрытие с отличной адгезией к основанию – долговечное, атмосферостойкое, светостойкое, в высшей степени ударопрочное, стойкое к истиранию, воздействию воды, соли, химикатов, бензина, моющих средств, с высокой степенью глянца. Сохнет на воздухе или форсированно. | 9.2
16 | РЕМ-ПУР 2К | УР-1604 эмаль полиуретановая | Изготавливается на базе модифицированной полиуретановой смолы с содержанием антикоррозионных пигментов. Образует долговечное высококачественное покрытие с отличной адгезией к основанию – эластичное, ударопрочное, стойкое к истиранию, воздействию соли, химикатов, растворов кислот, щелочей, масел, бензина, моющих средств, атмосферо-, светостойкое, с высокой степенью блеска. Применяется, также, для антикоррозионного покрытия металлических конструкций и емкостей, контактирующих с пищевыми продуктами и питьевой водой. | 9.2
17 | РЕМ-СОЛ-1 | РЕМ-СОЛ-2 РЕМ-СОЛ-3 | Рецептурный растворитель предназначен для доведения до нужной вязкости, обезжиривания, промывки оборудования, очистки инструмена:  алкидных, алкидно-акриловых грунтовок, эмалей;  эпоксидных, в т.ч. цинконаполненных грунтовок;  акриловых грунтовок, эмалей;  полиуретановых эмалей. | 3,90 3,90 3,90 3,90